## site
site_code | name | premium_per_t | currency
PAR | Paris | 400 | EUR
GEN | Geneva | 450 | CHF
NYC | New-York | 650 | USD

## raw_material
name | Si (%) | Fe (%) | Cu (%) | Mn (%) | Mg (%) | Cr (%) | Zn (%) | Ti (%) | Al (%) | cost by t | premium | currency | t_CO2/t
Si | 99 | 1 | [7 empty] | 2800 | 0 | USD | 1
Fe | 2 | 98 | [7 empty] | 313 | 0 | USD | 5
Cu |  |  | 100 | [6 empty] | 8750 | 0 | USD | 0.5
Mn |  |  |  | 98 |  |  |  |  | 2 | 2500 | 0 | USD | 0
Mg |  |  |  |  | 99 |  |  |  | 1 | 3200 | 0 | USD | 1
Cr | 1 |  |  |  |  | 99 |  |  |  | 9953 | 0 | Eur | 10
Zn |  | 1 |  |  |  |  | 98 |  | 1 | 2955 | 0 | CNY | 3 | LME | 2400 | PAR | BOR | NYC | GEN
Ti | [7 empty] | 99 | 1 | 4960 | 0 | USD | 1 |  | ECDP | 250 | 250 |  | 250
P1020 | 0.1 | 0.2 | [6 empty] | 99.7 | 2400 | 1 | USD | 7 |  | MW |  |  | 450
P0202 | 0.02 | 0.02 | [6 empty] | 99.96 | 2700 | 1 | USD | 6 |  | financial cost | 25 | 30 | 40 | 80
[15 empty] | transport to plant | 50 | 35 | 70 | 60
[14 empty] | premium |  | 325 | 315 | 560 | 390
[16 empty] | 2725 | 2715 | 2960 | 2790

## external_scrap
scrap_name | Si (%) | Fe (%) | Cu (%) | Mn (%) | Mg (%) | Cr (%) | Zn (%) | Ti (%) | Al (%) | shape | scrap_purchasing_cost_per_t | transportation_cost_per_t | currency | t_CO2/t
scrap01 | 0.275 | 0.425 | 0.075 | 0.075 | 0.075 | 0.075 | 0.075 | 0.055 | 98.87 | swarf | 1920 | 50 | EUR | 0
scrap02 | 0.975 | 0.975 | 0.125 | 0.075 | 0.075 | 0.075 | 0.125 | 0.075 | 97.5 | swarf | 1920 | 0 | USD | 0 | LME | 2400 |  | offcut | swarf
scrap03 | 0.525 | 0.525 | 4.025 | 0.525 | 1.325 | 0.125 | 0.275 | 0.175 | 92.5 | offcut | 2160 | 0 | EUR | 0 | premium | 400 |  | 110% | 80%
scrap04 | 0.625 | 0.725 | 0.125 | 1.025 | 0.125 | 0.125 | 0.125 | 0.075 | 97.05 | offcut | 2640 | 0 | EUR | 0 | hardening | 200 |  | 2640 | 1920
scrap05 | 0.275 | 0.425 | 0.125 | 0.125 | 2.425 | 0.225 | 0.125 | 0.175 | 96.1 | swarf | 1920 | 0 | USD | 0 |  | 3000 | profit after buying | 360 | 1080
scrap06 | 0.425 | 0.425 | 0.125 | 0.525 | 4.525 | 0.125 | 0.275 | 0.175 | 93.4 | offcut | 2640 | 0 | EUR | 0 |  |  | shape loss | 56 | 400
scrap07 | 0.525 | 0.725 | 0.225 | 0.175 | 1.025 | 0.225 | 0.275 | 0.175 | 96.65 | swarf | 1920 | 0 | EUR | 0 |  |  | profit after treatment | 304 | 680
scrap08 | 0.325 | 0.375 | 0.125 | 0.125 | 0.625 | 0.125 | 0.125 | 0.125 | 98.05 | offcut | 2640 | 0 | EUR | 0
scrap09 | 0.425 | 0.525 | 1.525 | 0.325 | 2.325 | 0.225 | 6.025 | 0.225 | 88.4 | swarf | 1920 | 0 | EUR | 0
scrap10 | 0.625 | 0.725 | 0.125 | 0.225 | 0.075 | 0.075 | 0.125 | 0.105 | 97.92 | offcut | 2160 | 0 | EUR | 0
scrap11 | 0.325 | 0.725 | 0.275 | 1.325 | 1.025 | 0.075 | 0.275 | 0.075 | 95.9 | swarf | 1920 | 70 | EUR | 0
scrap12 | 0.625 | 0.725 | 0.325 | 0.525 | 0.325 | 0.225 | 0.425 | 0.125 | 96.7 | offcut | 2160 | 0 | EUR | 0
scrap13 | 0.325 | 0.725 | 0.225 | 0.225 | 0.625 | 0.125 | 0.275 | 0.125 | 97.35 | offcut | 2640 | 0 | EUR | 0
scrap14 | 0.275 | 0.425 | 0.125 | 0.125 | 1.525 | 0.125 | 0.125 | 0.125 | 97.15 | offcut | 2160 | 0 | EUR | 0
scrap15 | 0.275 | 0.425 | 0.125 | 0.725 | 2.525 | 0.125 | 0.275 | 0.225 | 95.3 | swarf | 1920 | 0 | CHF | 0
scrap16 | 0.425 | 0.425 | 0.125 | 0.525 | 3.025 | 0.325 | 0.225 | 0.175 | 94.75 | offcut | 2160 | 0 | EUR | 0
scrap17 | 0.425 | 0.225 | 0.125 | 0.125 | 0.525 | 0.075 | 0.175 | 0.125 | 98.2 | offcut | 2640 | 0 | EUR | 0
scrap18 | 0.525 | 0.725 | 1.025 | 0.925 | 1.025 | 0.125 | 0.275 | 0.175 | 95.2 | offcut | 2160 | 50 | EUR | 0
scrap19 | 0.125 | 0.225 | 0.125 | 0.055 | 0.055 | 0.055 | 0.095 | 0.055 | 99.21 | swarf | 1920 | 0 | EUR | 0
scrap20 | 0.325 | 0.525 | 2.025 | 0.325 | 2.725 | 0.225 | 7.025 | 0.225 | 86.6 | offcut | 2160 | 0 | EUR | 0
scrap21 | 0.285 | 0.475 | 0.145 | 0.775 | 2.525 | 0.125 | 0.275 | 0.225 | 95.17 | offcut | 2640 | 0 | EUR | 0
scrap22 | 0.475 | 0.475 | 0.145 | 0.625 | 3.125 | 0.325 | 0.225 | 0.175 | 94.43 | offcut | 2160 | 80 | EUR | 0
scrap23 | 0.475 | 0.245 | 0.135 | 0.135 | 0.525 | 0.075 | 0.175 | 0.125 | 98.11 | swarf | 1920 | 0 | EUR | 0
scrap24 | 0.625 | 0.775 | 1.225 | 0.925 | 1.025 | 0.125 | 0.275 | 0.175 | 94.85 | swarf | 1920 | 0 | EUR | 0

## shape
site | shape_name | recycling_cost_per_t
PAR | Offcut | 56
PAR | Swarf | 400
GEN | Offcut | 40
GEN | Swarf | 500
NYC | Offcut | 80

## currency
Currency name | USD
Eur | 1.0815
CHF | 1.102671
USD | 1
GBP | 1.36
CNY | 0.1381914

## alloy
Site | Alliage | Si (%) | Fe (%) | Cu (%) | Mn (%) | Mg (%) | Cr (%) | Zn (%) | Ti (%) | Al (%) | Mercuriale
PAR | AA1050 | 0.25 | 0.4 | 0.05 | 0.05 | 0.05 | 0.05 | 0.05 | 0.03 | 99.07 | 3000
PAR | AA1100 | 0.95 | 0.95 | 0.1 | 0.05 | 0.05 | 0.05 | 0.1 | 0.05 | 97.7 | 2850
GEN | AA2024 | 0.5 | 0.5 | 4 | 0.5 | 1.3 | 0.1 | 0.25 | 0.15 | 92.7 | 3450
GEN | AA3003 | 0.6 | 0.7 | 0.1 | 1 | 0.1 | 0.1 | 0.1 | 0.05 | 97.25 | 2175
NYC | AA5052 | 0.25 | 0.4 | 0.1 | 0.1 | 2.4 | 0.2 | 0.1 | 0.15 | 96.3
NYC | AA5083 | 0.4 | 0.4 | 0.1 | 0.5 | 4.5 | 0.1 | 0.25 | 0.15 | 93.6
PAR | AA6061 | 0.5 | 0.7 | 0.2 | 0.15 | 1 | 0.2 | 0.25 | 0.15 | 96.85
PAR | AA6063 | 0.3 | 0.35 | 0.1 | 0.1 | 0.6 | 0.1 | 0.1 | 0.1 | 98.25
PAR | AA7075 | 0.4 | 0.5 | 1.5 | 0.3 | 2.3 | 0.2 | 6 | 0.2 | 88.6
PAR | AA8011 | 0.6 | 0.7 | 0.1 | 0.2 | 0.05 | 0.05 | 0.1 | 0.08 | 98.12
PAR | AA3004 | 0.3 | 0.7 | 0.25 | 1.3 | 1 | 0.05 | 0.25 | 0.05 | 96.1
GEN | AA3105 | 0.6 | 0.7 | 0.3 | 0.5 | 0.3 | 0.2 | 0.4 | 0.1 | 96.9
GEN | AA5005 | 0.3 | 0.7 | 0.2 | 0.2 | 0.6 | 0.1 | 0.25 | 0.1 | 97.55
GEN | AA5050 | 0.25 | 0.4 | 0.1 | 0.1 | 1.5 | 0.1 | 0.1 | 0.1 | 97.35
GEN | AA5454 | 0.25 | 0.4 | 0.1 | 0.7 | 2.5 | 0.1 | 0.25 | 0.2 | 95.5
GEN | AA5754 | 0.4 | 0.4 | 0.1 | 0.5 | 3 | 0.3 | 0.2 | 0.15 | 94.95
NYC | AA6060 | 0.4 | 0.2 | 0.1 | 0.1 | 0.5 | 0.05 | 0.15 | 0.1 | 98.4
NYC | AA6066 | 0.5 | 0.7 | 1 | 0.9 | 1 | 0.1 | 0.25 | 0.15 | 95.4
NYC | AA7072 | 0.1 | 0.2 | 0.1 | 0.03 | 0.03 | 0.03 | 0.07 | 0.03 | 99.41
NYC | AA7178 | 0.3 | 0.5 | 2 | 0.3 | 2.7 | 0.2 | 7 | 0.2 | 86.8
NYC | AA5454 | 0.26 | 0.45 | 0.12 | 0.75 | 2.5 | 0.1 | 0.25 | 0.2 | 95.37
NYC | AA5754 | 0.45 | 0.45 | 0.12 | 0.6 | 3.1 | 0.3 | 0.2 | 0.15 | 94.63
GEN | AA6060 | 0.45 | 0.22 | 0.11 | 0.11 | 0.5 | 0.05 | 0.15 | 0.1 | 98.31
GEN | AA6066 | 0.6 | 0.75 | 1.2 | 0.9 | 1 | 0.1 | 0.25 | 0.15 | 95.05

## Tests
Site | Alliage | Si (%) | Fe (%) | Cu (%) | Mn (%) | Mg (%) | Cr (%) | Zn (%) | Ti (%) | Al (%) | Senario | optimisation | verification
A | AA1050 | 0.25 | 0.4 | 0.05 | 0.05 | 0.05 | 0.05 | 0.05 | 0.03 | 99.07
| External | 0.25 | 0.4 | 0.05 | 0.05 | 0.05 | 0.05 | 0.05 | 0.03 | 99.07
| Scrap | 100% | 100% | 100% | 100% | 100% | 100% | 100% | 100% | 100% | composition chimique du scrap = alliage | % chutes | modifier le prix ne doit pas avoir d'influance
| Al new | 0% | 0% | 0% | 0% | 0% | 0% | 0% | 0% | 0% | prix scrap haut = 100% Raw material prix scrap bas = 100% scrap | Prix | modifier le co2 ne doit pas avoir d'influance
[11 empty] | CO2 scrap haut = 100% Raw material Co2 scrap bas = 100% scrap | CO2 | modifier le prix ne doit pas avoir d'influance
Scrap | External SI*2 | 0.5 | 0.4 | 0.05 | 0.05 | 0.05 | 0.05 | 0.05 | 0.03 | 98.82
| Scrap | 50% | 100% | 100% | 100% | 100% | 100% | 100% | 100% | 100.3%
| Al new | 50% | 0% | 0% | 0% | 0% | 0% | 0% | 0% | -0.253% | composition chimique du scrap = alliage sauf un element qui est égale à 0 | % chutes | 100% chutes + utilisation de l'élment chimique
[11 empty] | composition chimique du scrap = alliage sauf un element qui est égale à 100% plus haut | % chutes | environ 50% chutes + utilisation de metaux d'addition et Prime
[11 empty] | composition chimique du scrap = alliage sauf un element qui est égale à 50% plus bas | % chutes | 9x% chutes + utilisation de metaux d'addition
|  | 0.5 | 1 | 0.05 | 0.05 | 0.05 | 0.05 | 0.05 | 0.03 | 98.22
| Scrap | 50% | 40% | 100% | 100% | 100% | 100% | 100% | 100% | 100.9%
| Al new | 50% | 60% | 0% | 0% | 0% | 0% | 0% | 0% | -0.8654%

## Calcul
Site | Alliage |  | Si (%) | Fe (%) | Cu (%) | Mn (%) | Mg (%) | Cr (%) | Zn (%) | Ti (%) | Al (%) |  | Mercuriale
A | AA6061 |  | #N/A | #N/A | #N/A | #N/A | #N/A | #N/A | #N/A | #N/A | #N/A |  | x
Composition scrap
Si alliage connu | AA6061 |  | #N/A | #N/A | #N/A | #N/A | #N/A | #N/A | #N/A | #N/A | #N/A |  | Prix possible
Si allaige inconu
Scrap proposé |  |  | #N/A | #N/A | #N/A | #N/A | #N/A | #N/A | #N/A | #N/A | #N/A
Melange |  |  | #N/A | #N/A | #N/A | #N/A | #N/A | #N/A | #N/A | #N/A
Blending
Product Type | Alloy visé | Constraint_1 | Constraint_2 | Constraint_3 | Price of the blend | CO2 | Weight Used | Si | Fe | Cu | Mn | Mg | Cr | Zn | Ti | Zr
Scrap scrap 1 | AA6061 | Mn 86% | Ti 86% | Cu 89% | 255.381 | 0 | 510.763 | 0.625 | 0.789 | 14 | 1.926 | 8.412 | 0.051 | 19.325 | 0.778 | 0.93
P1020 | AA6061 |  |  |  | 0 | 0 | 0
P0606 | AA6061 |  |  |  | 3138.242 | 0.418 | 418.483 | 0.025 | 0.025
Si | AA6061 |  |  |  | 0.057 | 0.001 | 0.561 | 0.55
Fe | AA6061 |  |  |  | 0.127 | 0.001 | 0.722 |  | 0.686
Cu | AA6061 |  |  |  | 0 | 0 | 0
Mn | AA6061 |  |  |  | 0.034 | 0 | 0.093 |  |  |  | 0.074
Mg | AA6061 |  |  |  | 0.24 | 0.029 | 9.588 |  |  |  |  | 9.588
Cr | AA6061 |  |  |  | 0 | 0 | 0
Zn | AA6061 |  |  |  | 19.542 | 0.334 | 55.675 | [6 empty] | 55.675
Ti | AA6061 |  |  |  | 0.547 | 0.004 | 2.153 | [7 empty] | 1.722
Zr | AA6061 |  |  |  | 0.606 | 0.002 | 1.962 | [8 empty] | 1.57

## Mercuriale
site | alloy | Si (%) | Fe (%) | Cu (%) | Mn (%) | Mg (%) | Cr (%) | Zn (%) | Ti (%) | P0202 | P1020
A | AA1050 | 0.25 | 0.4 | 0.05 | 0.05 | 0.05 | 0.05 | 0.05 | 0.03 | 99.07 | 0
| b | 0.25 | 0.4 | 0.05 | 0.05 | 0.05 | 0.05 | 0.05 | 0.03 | 19.07 | 80
| d | 0.25 | 0.4 | 0.05 | 0.05 | 0.05 | 0.05 | 0.05 | 0.03 | 0.07 | 99
|  | 0.25 | 0.4 | 0.05 | 0.05 | 0.05 | 0.05 | 0.05 | 0.03 | 4.07 | 95